## 1
可靠性实验报告 记录代码：F-SUN1-XV-15.11.1.1/A0
报告编号 ： |  | 250911003
测试项目 |  | 耐清洁剂测试 | [5 empty] | 测试结论 |  | 合格
样品信息
客户 |  | BBK |  | 委托部门 |  | 电子笔事业部 |  | 样品数量 |  | 3
项目名称 |  | Bagel3 |  | 委托人员 |  | 刘桢来 |  | 开始时间 |  | 2025-09-09
产品名称 |  | 电子笔 |  | 样品阶段 |  | DVT1 |  | 完成时间 |  | 2025-09-11
测试目的 |  | 耐清洁剂测试
设备信息
测试设备 |  | 恒温恒湿试验箱 |  | 设备型号 |  | JT-408L |  | 校准日期 |  | 2025.8.16-2026.2.15
测试条件
测试 标准 | 试剂：中性洗洁精、洗手液、洗衣液（如雕牌）。 处理：将棉布浸泡在试剂里，取出棉布裹住样机，再用胶袋密封。 温度：55±2℃ 湿度：93±2%RH 时间: 48H 备注： 立白洗洁精、蓝月亮洗手液、雕牌洗衣液， 做完后检查外观，再高温50度2小时烤干再验功能
判定 标准 | A：无异常。 B：功能无异常，外观轻微变颜色、螺丝柱、骨位轻微裂纹。 C：无功能、外观严重变形、开裂、喷油脱落、起泡、龟裂、螺丝柱或骨位断、与乙醇有化学反应现象。 备注：测试结果满足B 标准
测试结果信息
编号 | 实验后外观检查 |  | 实验后功能检查 |  |  | 其它性能检查 |  | 测试结论 |  | 备注
1 立白洗洁精 | 无异常 |  | 无异常 |  |  | 无异常 |  | 合格 |  | 90UH8J58W0067
2 蓝月亮洗手液 | 无异常 |  | 无异常 |  |  | 无异常 |  | 合格 |  | 90UH8J58W005G
3 雕牌洗衣液 | 无异常 |  | 无异常 |  |  | 无异常 |  | 合格 |  | 90UH8J58W000N
判定 结果 | 测试前样品外观及功能正常； 测试后样品外观及功能正常； 测试结果满足B标准。
测试员： |  | 张雨 |  | 审核： |  | 冯益 |  | 核准： |  | 马凌锋
备注：保存部门：使用部门 保存年限：一年 |  |  |  |  | 保密等级： | [ ]绝密 | [ ]机密 | [ √ ] | 内部公开 | [ ] | 外部公开
测试图片
测试前 |  |  |  | 测试中 |  |  |  | 测试后
N/A
测试员： |  | 张雨 |  | 审核： |  | 冯益 |  | 核准： |  | 马凌锋
备注：保存部门：使用部门 保存年限：一年 |  |  |  |  | 保密等级： | [ ]绝密 | [ ]机密 | [ √ ] | 内部公开 | [ ] | 外部公开