## 1
可靠性实验报告 记录代码：F-SUN1-XV-15.11.1.1/A0
报告编号 ： |  | 260114015
测试项目 |  | 振动耐磨测试 |  |  |  | 测试结论 | 合格
样品信息
客户 |  | moto |  | 委托部门 | 电子笔事业部 | 样品数量 | 2
项目名称 |  | Lamy |  | 委托人员 | 刘鲜蓉 | 开始时间 | 2026-01-14
产品名称 |  | 电子笔 |  | 样品阶段 | Pre-MP | 完成时间 | 2026-01-14
测试目的 |  | 振动耐磨测试
设备信息
测试设备 |  | 震动耐磨测试仪 |  | 设备型号 | XM-ROS001 | 校准日期 | 2025.8.16-2026.2.15
测试条件
测试 标准 | 1. Amplitude: 1.4–1.5 mm 1. 振幅：1.4–1.5毫米 2. Exposure Duration:Screen printing parts: 45min Housing & button/key components: 2hrs 2. 持续时间：丝网印刷部件：45分钟 外壳及按钮/按键组件：2小时 步骤1:所有测试样品应在由生产基材样本制成的零件和/或试片(标牌)上进行: 步骤2:目视检查样品，确认无剥落、翘边问题; 步骤3:振动用磨料:15升=10升ChipsRKF10K(黄色研钵)+5升ChipsRKK 15P(绿色研钵) 步骤3:测试开始前，加入1升清水，然后振动0.5小时以使料湿润。 步骤4:0.5小时后，将样品和0.2升FC120化合物放入振动器中。开始测试，每半小时添加0.5升 步骤5:每半小时检查样品并记录结果。运行2小时。 注意事项:首次使用振动磨料时，需使磨料充分湿润:加入至少2升水，进行 10小时的振动处理(每半小时加入0.5 升水)，然后开始将样品放入进行测试。振动磨料使用 40小时后应予以更换。
判定 标准 | Screen printing: minor gloss loss allowed; ​no continuous linear wear or edge serrations permitted. - 丝网印刷：允许轻微光泽损失；不允许出现连续线性磨损或边缘锯齿状。 - Housing/button key: No visible wear; slight reduction in surface smoothness acceptable at edges/corners. No wear on button surfaces; tactile feedback remains normal. - 壳体/按键：无明显磨损；边缘/角落的表面光滑度略有降低，可接受。按键表面无磨损；触感反馈正常。
测试结果信息
编号 | 实验后外观检查 |  | 实验后功能检查 |  | 其它性能检查 | 测试结论 | 备注
1 | 无异常 |  | N/A |  | N/A | 合格 | N/A
2 | 无异常 |  | N/A |  | N/A | 合格 | N/A
判定结果 | 测试前样品外观正常； 测试中后样品外观无明显磨损。
测试员： |  | 廖燕 |  | 审核： | 冯益 | 核准： | 马凌锋
备注： 保存部门：使用部门 保存年限：一年 保密等级：[ ]绝密 [ ]机密 [ √ ]内部公开 [ ]外部公开
测试图片
测试前 |  |  |  | 测试中 |  | 测试后
N/A |  |  |  | N/A
测试员： |  | 廖燕 |  | 审核： | 冯益 | 核准： | 马凌锋
备注： 保存部门：使用部门 保存年限：一年 保密等级：[ ]绝密 [ ]机密 [ √ ]内部公开 [ ]外部公开